## Sheet3
중부지역 시장 조사 결과 요약
1. 개선 검토 사항
No. | 항목 | 유관부서 의견
|  | 품질팀(광주) | 품질팀(창원) | CS팀
1 | 인디게이터 | 인디게이터 흑/백 지시 적용 혹은 인디게이터 배제 검토
2 | 대형제품 (손잡이/박스) | 박스 손잡이 위치 확인 개선 / 손잡이 라운드형 적용
3 | LOT 시인성 | 각인 강화 진행 완료 (3월 말 ~) └ 출력(60→100), 시간(6000 → 8000us) 증대 | LOT 각인 관련 "현재, 중간, 최대" 분류 3가지 시료 영업 전달 완료 이후 결정 되는 사항으로 수정 예정
4 | 대형 제품 | 전조 이원화 검토(200AH, 230Ah) -. EN C 전조 일원화 적용 중.
5 | 추가 사항 기재
6 | 추가 사항 기재
7 | 추가 사항 기재
8 | 추가 사항 기재
9 | 추가 사항 기재
10 | 추가 사항 기재
2. 인터뷰 결과 요약
No. | 구분 | 내용
1 | 거성사 | . AGM 초기불량 여전히 존재중 평균 4.5개월 이내 접수 (2개월 이내 불만입고시 원인불명에 따른 대응이 어려움.) . 택시 판매율 : TW 80 (75 %), GB 59042 (25 %) . 1년 이내 인디게이터 지시창 불만 (볼/백화/흐름자국 등) └ 시인성 불만 증가로 인디게이터 미적용 or 볼 없앴으면 함. . 택시 제품 감액시 전해액 보충할수 있는 방안 요청 (보액식 제품 적용 여부 문의) . 보충전 설비 사양이 재각각 이고 16 V/14 V 보충전(이원화) 실시중 (평균 4~6개월 내 보충전 실시중이나, 관리가 미흡함) └ '23.12월 제품 12.43 V, '24.6월 제품 12.89 V, '24.9월 제품 12.46 V)
2 | 영창비앤티 | . AGM 초기불량 최근 많이 줄어든 느낌임. . 1년 이내 인디게이터 지시창 불만 (볼/백화/흐름자국) . 대형제품 손잡이 불편함. (타사 : 라운드형, 당사 : 각형) . 대형제품 박스 손잡이 토출구 위치 이격에 따른 이동간 박스 회손 개선 필요.
3 | 한국로케트 | . AGM 초기불량 줄고있는 추세나 존재함. (체감상 24년 100 % → 25 % 수준으로 접수 감소) . 1년 이내 인디게이터 지시창 불만 (볼/백화/흐름자국) . CS 접수관련 연락부제 (개선 필요) └ 고객 긴급 크레임 대응시 부재중 상태가 많음, CS 체계적 매뉴얼에 대한 재정립 및 기준 설정 요구 . 과거 RP제품 UPS 파열등의 문제로 GB 제품으로 장착 중 (장착시 배선 및 클램프 개조를 통한 연결) / RP PLUS 제품 용량 개선된 사항 설명 및 장착 제안함. . A/S 대응시 임시 교체용 샘플 배치 요구 (고객 반환품 대응하여야 하나 제품 부제로 대응이 어려움) . 고객 불만품 공장 발송 시 결과 회신이 미흡함.(제품 해체 및 결과 회신 연결이 미흡하여 후속 조치가 지연됨.) . GB 100 제품 카바 모서리 간섭으로 인해 장착 불가 발생 (모하비) / 예) Delkor 상부카바 모서리 부문 걸림 없음으로 장착 용이 . CS 대응 관련 배정 금액 인상 요구 . Lot 각인 흐릿한거 개선 필요(점자각인 식별 불가) . 제품 보충전 4~6개월 실시중이며, 관리가 잘되어 있었음 (전압 상태 12.90 ~ 12.95 V) . 5월 기준 12 % 배터리 가격 인상시 고객 설득력 부족
4 | 유전상사 | . 23 ~ 24 년 기준 버스 파열 사례 10회 이상 발생(Punch 극판 부식 및 만곡 심각 상태, 감액, 성장 및 Short 확인) / 상세 분석을 위해 제품 회수시 미파열품 포함 회수 필요 의견 전달 . 1년 이내 인디게이터 지시창 불만 (볼/백화/흐름자국) . 5월 기준 12 % 배터리 가격 인상시 고객 설득력 부족
5 | 배터리프로 | . 보충전시 인디게이터 액 흐름 자국 불만 . 5월 기준 12 % 배터리 가격 인상시 고객 설득력 부족